## 抽查企业名单
温州市市场监督管理局关于2021年生产领域预拌混凝土产品质量监督抽查结果汇总表
序号 | 生产企业名称 | 产品名称 | 产品详细名称 | 行政区划 | 商标 | 规格型号 | 生产日期及批号 | 最终结果 | 不合格项目 | 实际检测机构 | 备注
1 | 温州市万家利商品混凝土有限公司 | 预拌混凝土 | 预拌混凝土 | 鹿城区 | / | A-C50-120(S3)-GB/T14902 | 2021.09.17 | 所检项目符合本次监督抽查要求 |  | 温州华星建材检测有限公司 | /
2 | 温州市永建商品混凝土有限公司 | 预拌混凝土 | 预拌混凝土 | 龙湾区 | / | A-C30-180（S4）-GB/T14902 | 2021.09.29 | 所检项目符合本次监督抽查要求 |  | 温州华星建材检测有限公司 | /
3 | 温州永固混凝土有限公司 | 预拌混凝土 | 预拌混凝土 | 龙湾区 | / | A-C30-150（S3）-GB/T14902 | 2021.09.24 | 所检项目符合本次监督抽查要求 |  | 温州华星建材检测有限公司 | /
4 | 温州市顺新混凝土股份有限公司 | 预拌混凝土 | 预拌混凝土 | 经开区 | / | A-C30-120(S3)-GB/T14902 | 2021.09.27 | 所检项目符合本次监督抽查要求 |  | 温州华星建材检测有限公司 | /
5 | 乐清市五星混凝土有限公司 | 预拌混凝土 | 预拌混凝土 | 乐清市 | / | A-C30-120(S3)-GB/T14902-2012 | 2021.11.02 | 所检项目符合本次监督抽查要求 |  | 温州华星建材检测有限公司 | /
6 | 乐清市州际混凝土有限公司 | 预拌混凝土 | 预拌混凝土 | 乐清市 | / | A-C30P6-120(S3)-GB/T14902 | 2021.09.15 | 所检项目符合本次监督抽查要求 |  | 温州华星建材检测有限公司 | /
7 | 海发建材集团有限公司 | 预拌混凝土 | 预拌混凝土 | 乐清市 | / | A-C30-180(S4)-GB/T14902 | 2021.11.02 | 所检项目符合本次监督抽查要求 |  | 温州华星建材检测有限公司 | /
8 | 乐清市领誉实业有限公司 | 预拌混凝土 | 预拌混凝土 | 乐清市 | / | A-C35-120(S3)-GB/T14902 | 2021.09.15 | 所检项目符合本次监督抽查要求 |  | 温州华星建材检测有限公司 | /
9 | 永嘉崇昌混凝土有限公司 | 预拌混凝土 | 预拌混凝土 | 永嘉县 | / | A-C30-200(S4)-GB/T14902 | 2021.09.17 | 所检项目符合本次监督抽查要求 |  | 温州华星建材检测有限公司 | /
10 | 温州市筑源混凝土有限公司 | 预拌混凝土 | 预拌混凝土 | 瓯海区 | / | A-C35-200(S4)-GB/T14902 | 2021.09.29 | 不合格 | 水溶性氯离子含量 | 温州华星建材检测有限公司 | /
11 | 浙江宏泰混凝土有限公司 | 预拌混凝土 | 预拌混凝土 | 洞头区 | / | A-C30-200(S4)-GB/T14902 | 2021.09.24 | 不合格 | 水溶性氯离子含量 | 温州华星建材检测有限公司 | /
12 | 瑞安市云江混凝土有限公司 | 预拌混凝土 | 预拌混凝土 | 瑞安市 | / | A-C30-180(S4）-GB/T 14902 | 2021.09.07 | 不合格 | 水溶性氯离子含量 | 温州华星建材检测有限公司 | /
13 | 瑞安市济龙混凝土有限公司 | 预拌混凝土 | 预拌混凝土 | 瑞安市 | / | A-C30-160（S4）GB/T10902-2012 | 2021.09.07 | 不合格 | 水溶性氯离子含量 | 温州华星建材检测有限公司 | /
14 | 文成县旅居宏能混凝土有限公司 | 预拌混凝土 | 预拌混凝土 | 文成县 | / | A-C21-180(S4)-GB/T14902 | 2021.09.27 | 不合格 | 强度 | 温州华星建材检测有限公司 | /

## 抽查情况
产品名称 | 抽查批次 | 不合格 | 批次不合格率
预拌混凝土 | 14 | 5 | 35.71%
合计 | 14 | 5 | 35.71%