## Sheet1
温州市市场监督管理局关于2020年混凝土多孔砖产品质量监督抽查结果汇总表
序号 | 生产企业 | 行政区域 | 产品名称 | 规格型号 | 生产日期或批号 | 检验机构 | 检验结论 | 不合格项目 | 整改复查情况
1 | 温州市龙湾东胜水泥制品有限公司 | 龙湾区 | 混凝土多孔砖(非承重混凝土空心砖) | (240×115×90)mm MU10 | 2020.03.28 | 温州市质量技术检测科学研究院 | 符合本次监督检查要求 | / | /
2 | 温州市龙湾奥森墙体材料有限公司 | 龙湾区 | 混凝土多孔砖(非承重混凝土空心砖) | (240×115×90)mm MU10 | 2020.05.29 | 温州市质量技术检测科学研究院 | 符合本次监督检查要求 | / | /
3 | 温州市恒宜环保节能建材有限公司 | 瓯海区 | 混凝土多孔砖(非承重混凝土空心砖) | (240×115×90)mm MU10 | 2020.03 | 温州市质量技术检测科学研究院 | 符合本次监督检查要求 | / | /
4 | 温州鑫兴新型墙体材料有限公司 | 经开区 | 混凝土多孔砖(非承重混凝土空心砖) | (240×115×90)mm MU10 | 2020.04.07 | 温州市质量技术检测科学研究院 | 符合本次监督检查要求 | / | /
5 | 温州市奇城墙体建材有限公司 | 经开区 | 混凝土多孔砖(非承重混凝土空心砖) | (240×115×90)mm MU10 | 2020.06.02 | 温州市质量技术检测科学研究院 | 符合本次监督检查要求 | / | /
6 | 瑞安市革新建材发展中心 | 瑞安市 | 混凝土多孔砖(非承重混凝土空心砖) | (240×115×90)mm MU10 | 2020.04.20 | 温州市质量技术检测科学研究院 | 符合本次监督检查要求 | / | /
7 | 永嘉县绿峰水泥制品有限公司 | 永嘉县 | 混凝土多孔砖(非承重混凝土空心砖) | (240×115×90)mm MU10 | 2020.06.12 | 温州市质量技术检测科学研究院 | 符合本次监督检查要求 | / | /
8 | 平阳县天伟新型墙体材料有限公司 | 平阳县 | 混凝土多孔砖(非承重混凝土空心砖) | (240×115×90)mm MU10 | 2020.04 | 温州市质量技术检测科学研究院 | 符合本次监督检查要求 | / | /
9 | 温州市腾燕建材有限公司 | 鹿城区 | 混凝土多孔砖(非承重混凝土空心砖) | (240×115×90)mm MU10 | 2020.06.02 | 温州市质量技术检测科学研究院 | 不合格 | 外观质量尺寸偏差（A类）、密度等级（A类） | 复查合格
10 | 温州市矗源建材有限公司 | 瓯海区 | 混凝土多孔砖(非承重混凝土空心砖) | (240×115×90)mm MU10 | 2020.05.10 | 温州市质量技术检测科学研究院 | 不合格 | 外观质量尺寸偏差（A类） | 复查合格
11 | 乐清市科粒水泥制品有限公司 | 乐清市 | 混凝土多孔砖(非承重混凝土空心砖) | (240×115×90)mm MU10 | 2020.05.28 | 温州市质量技术检测科学研究院 | 不合格 | 强度等级（A类） | 复查合格
12 | 温州百顺水泥制品有限公司 | 瓯海区 | 混凝土多孔砖(非承重混凝土空心砖) | (240×115×90)mm MU10 | 2019.12.20 | 温州市质量技术检测科学研究院 | 不合格 | 密度等级(A类） | 复查中
13 | 乐清市富康建材厂 | 乐清市 | 混凝土多孔砖(非承重混凝土空心砖) | (240×115×90)mm MU10 | 2020.05.16 | 温州市质量技术检测科学研究院 | 不合格 | 外观质量尺寸偏差（A类）、抗冻性（A类） | 复查中
14 | 苍南县昌兴建材有限公司 | 苍南县 | 混凝土多孔砖(非承重混凝土空心砖) | (240×115×90)mm MU10 | 2020.06 | 温州市质量技术检测科学研究院 | 不合格 | 外观质量尺寸偏差（A类）、密度等级（A类） | 复查中
注：整改复查情况截止2020年11月30日。

## Sheet2
2 | 温州市龙湾东胜水泥制品有限公司 | 龙湾区 | 混凝土多孔砖(非承重混凝土空心砖) | (240×115×90)mm MU10 | 2020-03-28 | 温州市质量技术检测科学研究院 | 符合本次监督检查要求
3 | 温州市龙湾奥森墙体材料有限公司 | 龙湾区 | 混凝土多孔砖(非承重混凝土空心砖) | (240×115×90)mm MU10 | 2020-05-29 | 温州市质量技术检测科学研究院 | 符合本次监督检查要求
4 | 温州市恒宜环保节能建材有限公司 | 瓯海区 | 混凝土多孔砖(非承重混凝土空心砖) | (240×115×90)mm MU10 | 2020-03 | 温州市质量技术检测科学研究院 | 符合本次监督检查要求
7 | 温州鑫兴新型墙体材料有限公司 | 开发区 | 混凝土多孔砖(非承重混凝土空心砖) | (240×115×90)mm MU10 | 2020-04-07 | 温州市质量技术检测科学研究院 | 符合本次监督检查要求
8 | 温州市奇城墙体建材有限公司 | 开发区 | 混凝土多孔砖(非承重混凝土空心砖) | (240×115×90)mm MU10 | 2020-06-02 | 温州市质量技术检测科学研究院 | 符合本次监督检查要求
11 | 瑞安市革新建材发展中心 | 瑞安市 | 混凝土多孔砖(非承重混凝土空心砖) | (240×115×90)mm MU10 | 2020-04-20 | 温州市质量技术检测科学研究院 | 符合本次监督检查要求
12 | 永嘉县绿峰水泥制品有限公司 | 永嘉县 | 混凝土多孔砖(非承重混凝土空心砖) | (240×115×90)mm MU10 | 2020-06-12 | 温州市质量技术检测科学研究院 | 符合本次监督检查要求
13 | 平阳县天伟新型墙体材料有限公司 | 平阳县 | 混凝土多孔砖(非承重混凝土空心砖) | (240×115×90)mm MU10 | 2020.4 | 温州市质量技术检测科学研究院 | 符合本次监督检查要求
1 | 温州市腾燕建材有限公司 | 鹿城区 | 混凝土多孔砖(非承重混凝土空心砖) | (240×115×90)mm MU10 | 2020-06-02 | 温州市质量技术检测科学研究院 | 不合格 | 外观质量尺寸偏差（A类）、密度等级（A类）等二项
5 | 温州百顺水泥制品有限公司 | 瓯海区 | 混凝土多孔砖(非承重混凝土空心砖) | (240×115×90)mm MU10 | 2019-12-20 | 温州市质量技术检测科学研究院 | 不合格 | 密度等级(A类）等一项
6 | 温州市矗源建材有限公司 | 瓯海区 | 混凝土多孔砖(非承重混凝土空心砖) | (240×115×90)mm MU10 | 2020-05-10 | 温州市质量技术检测科学研究院 | 不合格 | 外观质量尺寸偏差（A类）等一项
9 | 乐清市富康建材厂 | 乐清市 | 混凝土多孔砖(非承重混凝土空心砖) | (240×115×90)mm MU10 | 2020-05-16 | 温州市质量技术检测科学研究院 | 不合格 | 外观质量尺寸偏差（A类）、抗冻性（A类）等二项
10 | 乐清市科粒水泥制品有限公司 | 乐清市 | 混凝土多孔砖(非承重混凝土空心砖) | (240×115×90)mm MU10 | 2020-05-28 | 温州市质量技术检测科学研究院 | 不合格 | 强度等级（A类）等一项
14 | 苍南县昌兴建材有限公司 | 苍南县 | 混凝土多孔砖(非承重混凝土空心砖) | (240×115×90)mm MU10 | 2020-06 | 温州市质量技术检测科学研究院 | 不合格 | 外观质量尺寸偏差（A类）、密度等级（A类）等二项